## Materiály popis
Veškeré materiály musejí odpovídat požadavkům popsaných níže
1 | silikátový nátěr, odolnost proti oděru za mokra Třída 3, ekvivalentní difuzní tloušťka vzduchové vrstvy Sd:0,01-0,02 m
2 | vodou ředitelný, na akrylátové bázi
3 | vápenná, štuková omítka, zrno max 0,6 mm, paropropustná
4 | keramický obklad, glazovaná, hladký a matný povrch, (600x300x10 mm)
5 | flexibilní cementové lepidlo C2TES1
6 | jednosložková, polotekutá hmota s tixotropními vlastnostmi na bázi polymerové disperze
7 | vápenocementová omítka, zrno 0,6 mm, paropropustná
8 | na maltu pro tenké spáry; (š/d/v) 300/247/249; λ=0,093 W/(mK)
9 | suchá minerální směs na bázi cementu
10 | minerální vlna, λD=0,035 W/(mK)
11 | suchá minerální směs na bázi cementu
výztužná tkanina - 162 g/m2, velikost ok 3,5x3,5 mm
12 | silikonová omítka, zrnitost 2 mm, zvýšenou odolností proti vzniku a výskytu mikroorganismů
13 | expandovaný polystyren, λD = 0,034 W/(mK), soklové izolační desky s nízkou nasákavostí a vysokou odolností proti průrazu
14 | na maltu pro tenké spáry
15 | dle SKŘ
16 | disperzní akrylátový nátěr pro SDK (2x nátěr)
17 | nehořlavá, zpomaluje šíření ohně (třída A2s1, d0)
18 | tekutá hydroizolace a lepící hmota budou vybrány v souladu s požadavky a doporučením výrobce suché výstavby
keramický obklad (600x300x10 mm) Spárování bude provedeno epoxidovou spárovací hmotou.
19 | dle normy ČSN EN 520 ozn. "A", reakce na oheň "A2"
20 | dle normy ČSN EN 520 ozn. "H2", impregnovaným jádrem proti absorpci vlhkost, reakce na oheň "A2"
21 | odolná proti prorůstání kořenů
22 | keramická dlažba, glazovaná, hladký a matný povrch, protiskluznost R10/B, (600x300x10 mm)
23 | tenkovrstvé lepidlo pro lepení keramické dlažby na stabilních podkladech
24 | cementový litý potěr
třídy pevnosti v tahu za ohybu dle ČSN EN 13813 - F6
třída pevnosti dle ČSN EN 13813 - C30
objemová hmotnost v suchém stavu = 2100–2200 kg/m3
25 | polyethylenová PE fólie
26 | EPS 150, λD = 0,035 W/mK, trvalá zatížitelnost v tlaku max. 3000 kg/ m2 při def. < 2%
27 | dvě vrstvy modifikovaného asfaltového pásu, 1.vrstva asfaltový pás s nosnou vložkou ze skelné tkaniny 2.vrstva - modifikovaný asfaltový pás s polyesterovou nosnou vložkou, bližší specifikace viz technická zpráva
28 | dle SKŘ
29 | dle SKŘ
30 | zátěžová vinylová podlaha, třída zátěže 34-43, tloušťka nášlapné vrstvy 0,70 mm
31 | disperzní lepidlo, vhodné na lepení PVC
32 | EPS, max. zatažení. 400 kg/m2, λD = 0,043 W/m.K
33 | přírodní linoleum tvořené jutovým podkladem, povrchová úprava odolná vůči čisticím prostředkům, kyselinám i zásadám (pH<12)
34 | dlaždice slinutá, neglazovaná, matný, reliéfní, 600x600x20 mm, protiskluznost R11/B, na rektifikačních teleskopických terčích
35 | PIR oboustranně Alu fólie, λD = 0,022 W/m.K, pevnost v tlaku při 10% stlačení je 120 kPa
36 | EPS 150, λD = 0,035 W/m.k, klín s počáteční tl. 20mm a konečnou tl. 40mm
37 | natavitelný pás z SBS modifikovaného asfaltu, nosna vložka ze skleněné tkaniny (plošná hmotnost takniny - 200 g/m2)
38 | za studena zpracovatelná asfaltová penetrační emulze, spotřeba cca 0,1 - 0,4 Kg/m² dle podkladu
39 | dle SKŘ
40 | PIR oboustranně Alu fólie, λD = 0,022 W/m.K, pevnost v tlaku při 10% stlačení je 120 kPa
41 | dle SKŘ
42 | dle SKŘ
43 | podhledové desky z biologicky odbouratelné minerální vlny, jílu a škrobu; 600x600x24 mm
44 | dle normy ČSN EN 520 ozn. "A", reakce na oheň "A2"
45 | dle SKŘ
46 | podhledové desky z biologicky odbouratelné minerální vlny, jílu a škrobu; 600x600x15 mm
47 | dle SKŘ
48 | dle SKŘ
49 | hladká kovová deska, 600x600x0,5 mm
50 | prané kamenivo 16/32
51 | doporučené rostliny - rozchodníky, netřesky a další rostliny, které se zvládnou vypořádat s extrémními podmínkam
52 | vhodný především pro suchomilné rostliny (např. rozchodníky) a trávy nenáročné na péči, obsahuje základní živiny,
mikroprvky a má neutrální pH
53 | minerální vlna, λD=0,037 W/(mK), substrátové desky z hydrofilní vlny, výbornoá vodopropustnost
54 | netkaná geotextilie zpevněná vpichováním ze 100% z polypropylenu se separační, ochranou, filtrační a zpevňovací funkcí
55 | EPS 150, λD = 0,035 W/m.k
56 | nastavitelný SBS modifikovaný asfalt, Nosná vložka-Kombinovaná vložka z hliníkové fólie,
polyesterové rohože a skleněné tkaniny 200 g/m2,
Sd > 1 500 m (µ > 375 000)
Note on A3: Balko Dávid - Energy Benefit Centre a.s.: https://baumit.cz/produkty/vnitrni-sterky-a-natery/natery/baumit-klimacolor
Note on A5: Balko Dávid - Energy Benefit Centre a.s.: https://baumit.cz/produkty/zdrave-bydleni/klima-povrchove-upravy/baumit-klimaperla
Note on A6: Balko Dávid - Energy Benefit Centre a.s.: https://www.rako.cz/cs/dar63720 https://www.rako.cz/cs/dar63721
Note on A8: Balko Dávid - Energy Benefit Centre a.s.: https://www.denbraven.cz/produkt/jednoslozkova-hydroizolace-koupelna/
Note on A9: Balko Dávid - Energy Benefit Centre a.s.: https://baumit.cz/produkty/vnejsi-omitky-a-sterky/strojni-vapenocementove-omitky/baumit-uniwhite?category=vapenocementove-omitky-2
Note on A12: Balko Dávid - Energy Benefit Centre a.s.: https://dek.sk/produkty/detail/1430421760-fkd-s-thermal-160mm-1-2m2-bal-38-4m2-pal?tab_id=parametry
Note on A15: Balko Dávid - Energy Benefit Centre a.s.: https://baumit.cz/produkty/fasadni-omitky-a-barvy/fasadni-omitky/baumit-startop
Note on A16: Balko Dávid - Energy Benefit Centre a.s.: https://www.isover.cz/produkty/isover-eps-sokl-3000
Note on A26: Balko Dávid - Energy Benefit Centre a.s.: https://www.rako.cz/cs/schodovky-a-sokly?frm.filterApplied=true&frm.parameterFilter%3Arozmer-cm=rozmer-cm_30-x-60&frm.parameterFilter%3Aserie=serie-extra&frm.priceFilter=L%5B201%2C2249%5D&frm.priceFilter=201%2C2249&frm.productSort=recommended&productCode=DSAPS790 https://www.rako.cz/cs/dar63720 https://www.rako.cz/cs/dar63721
Note on A28: Balko Dávid - Energy Benefit Centre a.s.: https://www.lite-smesi.cz/dokumenty-ke-stazeni/technicke-listy.html?product=1594
Note on A33: Balko Dávid - Energy Benefit Centre a.s.: https://www.isover.cz/produkty/isover-eps-150
Note on A37: Balko Dávid - Energy Benefit Centre a.s.: https://www.gerflor.cz/professionals-products/podlahy/creation-70.html https://www.podlahy-binder.cz/zatezove-pvc/zatezova-vinylova-podlaha-a1-long-life-pro-master-x-2970/
Note on A38: Balko Dávid - Energy Benefit Centre a.s.: https://www.dek.cz/produkty/detail/2370101260-schonox-durocoll-14kg
Note on A40: Balko Dávid - Energy Benefit Centre a.s.: https://www.gerflor.cz/professionals-products/podlahy/marmorette.html
Note on A41: Balko Dávid - Energy Benefit Centre a.s.: https://www.dek.cz/pobocka-brno/produkty/detail/1421010560-topdek-022-pir-fd-160mm-5-76m2-bal-1200x2400?tab_id=parametry https://www.rako.cz/cs/dar66586 https://www.rako.cz/cs/rady-a-tipy/pokladka-suchou-cestou-na-terce-do-sterku-80525
Note on A42: Balko Dávid - Energy Benefit Centre a.s.: https://www.e-stavebniny.cz/spadove-kliny-styrotrade-styro-eps-150-1000x1000x20-40mm-dx002733.php
Note on A47: Balko Dávid - Energy Benefit Centre a.s.: https://www.kingspan.com/cz/cs-cz/produkty/izolace/izolacni-desky/therma-tt46
Note on A63: Balko Dávid - Energy Benefit Centre a.s.: https://www.dek.cz/pobocka-brno/produkty/detail/1410452520-eps-150-140mm-500x1000-bachl-1-5m2-bal?tab_id=parametry
Note on A68: Balko Dávid - Energy Benefit Centre a.s.: OSB 3 desky konstrukční desky P5 pro použití v suchém a vlhkém prostředí.
Note on A69: Balko Dávid - Energy Benefit Centre a.s.: https://www.isover.sk/produkty/isover-eps-floor-4000

## Materiály vzorování
VYVZOROVÁNÍ VYBRANÝCH MATERIÁLÚ
(finální vyvzorování během realizace za přítomnosti AD)
1 | MALBA
zrnitosť
4)/18) | KERAMICKÝ OBKLAD
12 | VNĚJŠÍ OMÍTKA
zrnitosť
22 | KERAMICKÁ DLAŽBA
schodovky
30 | VINYLOVÉ DÍLCE
33 | LINOLEUM
34 | VELKOFORMATOVÁ DLAŽBA
terče
43 | AKUSTICKÝ KAZETOVÝ PODHLED (tl. 24 mm)
systém
46 | AKUSTICKÝ KAZETOVÝ PODHLED (tl. 15 mm)
systém
49 | KOVOVÝ KAZETOVÝ PODHLED (tl. 0,5 mm)
systém
Note on C3: Balko Dávid - Energy Benefit Centre a.s.: https://www.baumitlife.com/colors-by-color/1/19
Note on C5: Balko Dávid - Energy Benefit Centre a.s.: https://www.rako.cz/cs/dar63720 https://www.rako.cz/cs/dar63721
Note on C7: Balko Dávid - Energy Benefit Centre a.s.: https://www.baumitlife.com/colors-by-color/7/873 https://www.baumitlife.com/colors-by-color/1/17
Note on C9: Balko Dávid - Energy Benefit Centre a.s.: https://www.rako.cz/cs/schodovky-a-sokly?frm.filterApplied=true&frm.parameterFilter%3Arozmer-cm=rozmer-cm_30-x-60&frm.parameterFilter%3Aserie=serie-extra&frm.priceFilter=L%5B201%2C2249%5D&frm.priceFilter=201%2C2249&frm.productSort=recommended&productCode=DSAPS790 https://www.rako.cz/cs/dar63720 https://www.rako.cz/cs/dar63721
Note on C11: Balko Dávid - Energy Benefit Centre a.s.: https://www.gerflor.cz/professionals-products/podlahy/creation-70.html 1080 Gentleman Garance 1058 Gentleman Grey
Note on C13: Balko Dávid - Energy Benefit Centre a.s.: 0253 Pebble Grey 0073 Spicy Orange https://www.gerflor.cz/professionals-products/podlahy/marmorette.html
Note on C15: Balko Dávid - Energy Benefit Centre a.s.: https://www.rako.cz/cs/dar66587 https://www.rako.cz/cs/rady-a-tipy/pokladka-suchou-cestou-na-terce-do-sterku-80525

## Stěny (SO_SN_SDK_SA)
SO01 | STĚNA VNĚJŠÍ (ZDIVO Z KERAMICKÝCH BLOKŮ tl. 300 mm) + 160 mm MV (200 mm MV meziokny- viz pohledy)
- FINÁLNÍ POVRCHOVÁ ÚPRAVA VNITŘNÍCH STĚN DLE TABULKY MÍSTNOSTÍ V PD ( 1),2),3) / 4),5),6) / 7),8),2) )
1 | MALBA |  | −
2 | PENETRAČNÍ NÁTĚR |  | −
3 | ŠTUK |  | 3 | mm
4 | KERAMICKÝ OBKLAD |  | 10 | mm
5 | LEPIDLO |  | 1 | mm
6 | HYDROIZOLACE |  | 1 | mm
7 | VNITŘNÍ OMÍTKA |  | 12 | mm
8 | ZDIVO Z KERAMICKÝCH BLOKŮ BROUŠENÝCH |  | 300 | mm
VYROVNÁNÍ PODKLADU Z CEMENTOVÉ MALTY
2 | PENETRAČNÍ NÁTĚR |  | −
9 | LEPÍCÍ TMEL |  | 5 | mm
10 | TEPELNÁ IZOLACE - MINERÁLNÍ VLNA – podélné vlákno |  | 160 | mm
11 | ZÁKLADNÍ VRSTVA – ARMOVACÍ TMEL – MIN. TLOUŠŤKA PO VYSCHNUTÍ MIN.3 MM |  | 3 | mm
SYSTÉMOVÁ SKELNÁ TKANINA – PLOŠNÁ HMOTNOST MIN. 145 G/M2
2 | PENETRAČNÍ NÁTĚR |  | −
12 | OMÍTKA SILIKONOVÁ 2 MM VYZTUŽENÁ VLÁKNY |  | 2 | mm
SOS01.1 | STĚNA VNĚJŠÍ (ZDIVO Z KERAMICKÝCH BLOKŮ tl. 300 mm) ČÁST SOKL - NADZEMNÍ ČÁST(300 mm NAD TERÉN) + 140 mm XPS SOKL
- ZATEPLENÍ XPS SOKL DO 440 mm POD ÚROVEŇ TERÉNU,
- FINÁLNÍ POVRCHOVÁ ÚPRAVA VNITŘNÍCH STĚN DLE TABULKY MÍSTNOSTÍ V PD ( 1),2),3) / 4),5),6) / 7),8),2) )
1 | MALBA |  | −
2 | PENETRAČNÍ NÁTĚR |  | −
3 | ŠTUK |  | 3 | mm
4 | KERAMICKÝ OBKLAD |  | 10 | mm
5 | LEPIDLO |  | 1 | mm
6 | HYDROIZOLACE |  | 1 | mm
7 | VNITŘNÍ OMÍTKA |  | 12 | mm
8 | ZDIVO Z KERAMICKÝCH BLOKŮ BROUŠENÝCH |  | 300 | mm
VYROVNÁNÍ PODKLADU Z CEMENTOVÉ MALTY
| HYDROIZOLAČNÍ STĚRKA |  | 4
| REAKTIVNÍ LEPICÍ HMOTA VHODNÁ PRO LEPENÍ XPS NA BITUMENOVOU IZOLACI |  | 5 | mm
| EXTRUDOVANÝ POLYSTYREN VROUBKOVANÝ |  | 140 | mm
| SYSTÉMOVÁ SKELNÁ TKANINA – PLOŠNÁ HMOTNOST MIN. 145 G/M2 |  | 4 | mm
| REAKTIVNÍ HYDROIZOLAČNÍ STĚRKA PROTI ZEMNÍ VLHKOSTI |  | −
PENETRACE POD OMÍTKU
| OMÍTKA SILIKONOVÁ 2 MM VYZTUŽENÁ VLÁKNY |  | 2 | mm
SOS01.2 | STĚNA VNĚJŠÍ (ZDIVO Z KERAMICKÝCH BLOKŮ tl. 300 mm) ČÁST SOKL - PODZEMNÍ ČÁST (300 mm NAD TERÉN) + 140 mm XPS SOKL
- ZATEPLENÍ XPS SOKL DO 440 mm POD ÚROVEŇ TERÉNU,
- FINÁLNÍ POVRCHOVÁ ÚPRAVA VNITŘNÍCH STĚN DLE TABULKY MÍSTNOSTÍ V PD ( 1),2),3) / 4),5),6) / 7),8),2) )
ZDIVO Z KERAMICKÝCH BLOKŮ BROUŠENÝCH / BETON PROSTÝ
HYDROIZOLAČNÍ STĚRKA
REAKTIVNÍ LEPICÍ HMOTA VHODNÁ PRO LEPENÍ XPS NA BITUMENOVOU IZOLACI
| EXTRUDOVANÝ POLYSTYREN VROUBKOVANÝ |  | 140 | mm
SYSTÉMOVÁ SKELNÁ TKANINA – PLOŠNÁ HMOTNOST MIN. 145 G/M2
REAKTIVNÍ HYDROIZOLAČNÍ STĚRKA PROTI ZEMNÍ VLHKOSTI
NOPOVÁ FOLIE
SOS02.1 | STĚNA VNĚJŠÍ (ZDIVO Z KERAMICKÝCH BLOKŮ tl. 300 mm) ČÁST SOKL TERASY - NADZEMNÍ ČÁST (300 mm NAD DLAŽBU)
+ 160 mm XPS SOKL
- FINÁLNÍ POVRCHOVÁ ÚPRAVA VNITŘNÍCH STĚN DLE TABULKY MÍSTNOSTÍ V PD ( 1),2),3) / 4),5),6) )
1 | MALBA |  | −
2 | PENETRAČNÍ NÁTĚR |  | −
3 | ŠTUK |  | 3 | mm
4 | KERAMICKÝ OBKLAD |  | 10 | mm
5 | LEPIDLO |  | 1 | mm
6 | HYDROIZOLACE |  | 1 | mm
7 | VNITŘNÍ OMÍTKA |  | 12 | mm
8 | ZDIVO Z KERAMICKÝCH BLOKŮ BROUŠENÝCH |  | 300 | mm
VYROVNÁNÍ PODKLADU Z CEMENTOVÉ MALTY
2 | HYDROIZOLAČNÍ STĚRKA |  | −
9 | REAKTIVNÍ LEPICÍ HMOTA VHODNÁ PRO LEPENÍ XPS NA BITUMENOVOU IZOLACI |  | 5 | mm
13 | EXTRUDOVANÝ POLYSTYREN VROUBKOVANÝ |  | 160 | mm
11 | SYSTÉMOVÁ SKELNÁ TKANINA – PLOŠNÁ HMOTNOST MIN. 145 G/M2 |  | 4 | mm
REAKTIVNÍ HYDROIZOLAČNÍ STĚRKA PROTI ZEMNÍ VLHKOSTI
PENETRACE POD OMÍTKU
2 | OMÍTKA SILIKONOVÁ 2 MM VYZTUŽENÁ VLÁKNY |  | 2 | mm
SN01 | STĚNA VNITŘNÍ (ZDIVO Z KERAMICKÝCH BLOKŮ tl. 300 / 200 / 140 / 115 / 80 mm)
- FINÁLNÍ POVRCHOVÁ ÚPRAVA VNITŘNÍCH STĚN DLE TABULKY MÍSTNOSTÍ V PD ( 1),2),3) / 4),5),6) / 7),8),2) )
1 | MALBA |  | −
2 | PENETRAČNÍ NÁTĚR |  | −
3 | ŠTUK |  | 3 | mm
4 | KERAMICKÝ OBKLAD |  | 10 | mm
5 | LEPIDLO |  | 1 | mm
6 | HYDROIZOLACE |  | 1 | mm
7 | VNITŘNÍ OMÍTKA |  | 12 | mm
14 | ZDIVO Z KERAMICKÝCH BLOKŮ BROUŠENÝCH |  | V TLOUŠŤCE DLE PD
VYROVNÁNÍ PODKLADU Z CEMENTOVÉ MALTY
7 | VNITŘNÍ OMÍTKA |  | 12 | mm
6 | HYDROIZOLACE |  | 1 | mm
5 | LEPIDLO |  | 1 | mm
4 | KERAMICKÝ OBKLAD |  | 10 | mm
3 | ŠTUK |  | 3 | mm
2 | PENETRAČNÍ NÁTĚR |  | −
1 | MALBA |  | −
SN02 | STĚNA VNITŘNÍ - BETÓNOVÁ
- FINÁLNÍ POVRCHOVÁ ÚPRAVA VNITŘNÍCH STĚN DLE TABULKY MÍSTNOSTÍ V PD ( 1),2),3) / 4),5),6) )
1 | MALBA |  | −
2 | PENETRAČNÍ NÁTĚR |  | −
3 | ŠTUK |  | 3 | mm
4 | KERAMICKÝ OBKLAD |  | 10 | mm
5 | LEPIDLO |  | 1 | mm
7 | VNITŘNÍ OMÍTKA |  | 12 | mm
15 | ŽELEZOBETONOVÁ MONOLITICKÁ ZÍDKA |  | 100 | mm
7 | VNITŘNÍ OMÍTKA |  | 12 | mm
5 | LEPIDLO |  | 1 | mm
4 | KERAMICKÝ OBKLAD |  | 10 | mm
3 | ŠTUK |  | 3 | mm
2 | PENETRAČNÍ NÁTĚR |  | −
1 | MALBA |  | −
SDK01 | SÁDROKARTONOVÁ ŠACHTOVÁ STĚNA -V BĚŽNÉM PROSTŘEDÍ
-KONSTRUKCE BUDOU PROVEDENY V SOULADU S POŽADAVKY VÝROBCE SYSTÉMU SUCHÉ VÝSTAVBY (tl . 80 mm)
1 | MALBA |  | −
2 | PENETRAČNÍ NÁTĚR |  | −
16 | NÁTĚR |  | −
17 | 2x SÁDROKARTONOVÁ DESKA |  | 30 | mm
| KONSTRUKČNÍ MEZERA |  | 50 | mm
2xSYSTÉMOVÝ NOSNÝ PROFIL (50 mm)
SDK02 | SÁDROKARTONOVÁ ŠACHTOVÁ STĚNA -Z JEDNÉ STRANY VE VLHKÉM PROSTŘEDÍ
-KONSTRUKCE BUDOU PROVEDENY V SOULADU S POŽADAVKY VÝROBCE SYSTÉMU SUCHÉ VÝSTAVBY (tl . 80 mm)
18 | TEKUTÁ HYDROIZOLACE + LEPÍCÍ HMOTA + VYBRANÝ OBKLAD (DO VÝŠKY 2 m)
1 | MALBA (OD VÝŠKY 2 m) |  | −
2 | PENETRAČNÍ NÁTĚR (OD VÝŠKY 2 m) |  | −
16 | NÁTĚR (OD VÝŠKY 2 m) |  | −
17 | 2x SÁDROKARTONOVÁ DESKA |  | 30 | mm
| KONSTRUKČNÍ MEZERA |  | 50 | mm
2xSYSTÉMOVÝ NOSNÝ PROFIL (50 mm)
SDK03 | SÁDROKARTONOVÁ PŘÍČKA -V BĚŽNÉM PROSTŘEDÍ
-KONSTRUKCE BUDOU PROVEDENY V SOULADU S POŽADAVKY VÝROBCE SYSTÉMU SUCHÉ VÝSTAVBY (tl . 100 mm)
1 | MALBA |  | −
2 | PENETRAČNÍ NÁTĚR |  | −
16 | NÁTĚR |  | −
19 | SÁDROKARTONOVÁ DESKA OZN. A |  | 12.5 | mm
| KONSTRUKČNÍ MEZERA |  | 75 | mm
SYSTÉMOVÝ NOSNÝ PROFIL (75 mm) + MINERÁLNÍ IZOLACE (60 mm)
19 | SÁDROKARTONOVÁ DESKA OZN. A |  | 12.5 | mm
16 | NÁTĚR |  | −
2 | PENETRAČNÍ NÁTĚR |  | −
1 | MALBA |  | −
SDK04 | SÁDROKARTONOVÁ PŘÍČKA -Z JEDNÉ STRANY VE VLHKÉM PROSTŘEDÍ
-KONSTRUKCE BUDOU PROVEDENY V SOULADU S POŽADAVKY VÝROBCE SYSTÉMU SUCHÉ VÝSTAVBY (tl . 87,5 mm)
18 | TEKUTÁ HYDROIZOLACE + LEPÍCÍ HMOTA + VYBRANÝ OBKLAD (DO VÝŠKY 2 m)
1 | MALBA (OD VÝŠKY 2 m) |  | −
2 | PENETRAČNÍ NÁTĚR (OD VÝŠKY 2 m) |  | −
16 | NÁTĚR (OD VÝŠKY 2 m) |  | −
20 | 2x SÁDROKARTONOVÁ DESKA OZN. H2 |  | 25 | mm
| KONSTRUKČNÍ MEZERA |  | 50 | mm
SYSTÉMOVÝ NOSNÝ PROFIL (50 mm) + MINERÁLNÍ IZOLACE (40 mm)
19 | SÁDROKARTONOVÁ DESKA OZN. A |  | 12.5 | mm
16 | NÁTĚR |  | −
2 | PENETRAČNÍ NÁTĚR |  | −
1 | MALBA |  | −
SDK05 | SÁDROKARTONOVÁ PŘÍČKA -Z OBOU STRAN VE VLHKEM PROSTŘEDÍ
-KONSTRUKCE BUDOU PROVEDENY V SOULADU S POŽADAVKY VÝROBCE SYSTÉMU SUCHÉ VÝSTAVBY (tl . 150 mm)
18 | TEKUTÁ HYDROIZOLACE + LEPÍCÍ HMOTA + VYBRANÝ OBKLAD (DO VÝŠKY 2 m)
1 | MALBA (OD VÝŠKY 2 m) |  | −
2 | PENETRAČNÍ NÁTĚR (OD VÝŠKY 2 m) |  | −
16 | NÁTĚR (OD VÝŠKY 2 m) |  | −
20 | 2x SÁDROKARTONOVÁ DESKA OZN. H2 |  | 25 | mm
| KONSTRUKČNÍ MEZERA |  | 100 | mm
SYSTÉMOVÝ NOSNÝ PROFIL (100 mm) + MINERÁLNÍ IZOLACE (80 mm)
20 | 2x SÁDROKARTONOVÁ DESKA OZN. H2 |  | 25 | mm
16 | NÁTĚR (OD VÝŠKY 2 m) |  | −
2 | PENETRAČNÍ NÁTĚR (OD VÝŠKY 2 m) |  | −
1 | MALBA (OD VÝŠKY 2 m) |  | −
18 | TEKUTÁ HYDROIZOLACE + LEPÍCÍ HMOTA + VYBRANÝ OBKLAD (DO VÝŠKY 2 m)
SDK06 | SÁDROKARTONOVÁ PŘÍČKA -Z OBOU STRAN VE VLHKEM PROSTŘEDÍ
-KONSTRUKCE BUDOU PROVEDENY V SOULADU S POŽADAVKY VÝROBCE SYSTÉMU SUCHÉ VÝSTAVBY (tl . 100 mm)
18 | TEKUTÁ HYDROIZOLACE + LEPÍCÍ HMOTA + VYBRANÝ OBKLAD (DO VÝŠKY 2m)
1 | MALBA (OD VÝŠKY 2 m) |  | −
2 | PENETRAČNÍ NÁTĚR (OD VÝŠKY 2 m) |  | −
16 | NÁTĚR (OD VÝŠKY 2 m) |  | −
20 | 2x SÁDROKARTONOVÁ DESKA OZN. H2 |  | 25 | mm
| KONSTRUKČNÍ MEZERA |  | 50 | mm
SYSTÉMOVÝ NOSNÝ PROFIL (50 mm) + MINERÁLNÍ IZOLACE (40 mm)
20 | 2x SÁDROKARTONOVÁ DESKA OZN. H2 |  | 25 | mm
16 | NÁTĚR (OD VÝŠKY 2 m) |  | −
2 | PENETRAČNÍ NÁTĚR (OD VÝŠKY 2 m) |  | −
1 | MALBA (OD VÝŠKY 2 m) |  | −
18 | TEKUTÁ HYDROIZOLACE + LEPÍCÍ HMOTA + VYBRANÝ OBKLAD (DO VÝŠKY 2m)
SDK07 | SÁDROKARTONOVÁ PŘEDSTĚNA - Z JEDNÉ STRANY VE VLHKÉM PROSTŘEDÍ
-KONSTRUKCE BUDOU PROVEDENY V SOULADU S POŽADAVKY VÝROBCE SYSTÉMU SUCHÉ VÝSTAVBY (tl . 125 mm)
18 | TEKUTÁ HYDROIZOLACE + LEPÍCÍ HMOTA + VYBRANÝ OBKLAD
20 | 2x SÁDROKARTONOVÁ DESKA OZN. H2 |  | 25 | mm
| KONSTRUKČNÍ MEZERA |  | 100 | mm
SYSTÉMOVÝ NOSNÝ PROFIL (100 mm)
SA01 | ATIKA - OBVOD
21 | HYDROIZOLACE |  | 1.5 | mm
13 | TEPELNÁ IZOLACE - EPS SOKL |  | 50 | mm
9 | LEPÍCÍ TMEL |  | 5 | mm
14 | ZDIVO Z KERAMICKÝCH BLOKŮ BROUŠENÝCH |  | 175 | mm
ALEBO ŽELEZOBETONOVÝ VĚNEC
9 | LEPÍCÍ TMEL |  | 5 | mm
10 | TEPELNÁ IZOLACE - MINERÁLNÍ VLNA |  | 160 | mm
11 | LEPÍCÍ STĚRKA - VÝZTUŽNÁ VRSTVA |  | 4 | mm
2 | PENETRAČNÍ NÁTĚR |  | −
12 | VNĚJŠÍ OMÍTKA |  | 2 | mm
SA02 | ATIKA - STŘECHA x STŘECHA
21 | HYDROIZOLACE |  | 1.5 | mm
13 | TEPELNÁ IZOLACE - EPS SOKL |  | 50 | mm
9 | LEPÍCÍ TMEL |  | 5 | mm
14 | ZDIVO Z KERAMICKÝCH BLOKŮ BROUŠENÝCH |  | 175 | mm
ALEBO ŽELEZOBETONOVÝ VĚNEC
9 | LEPÍCÍ TMEL |  | 5 | mm
13 | TEPELNÁ IZOLACE - EPS SOKL |  | 160 | mm
11 | LEPÍCÍ STĚRKA - VÝZTUŽNÁ VRSTVA |  | 4 | mm
2 | PENETRAČNÍ NÁTĚR |  | −
12 | VNĚJŠÍ OMÍTKA |  | 2 | mm

## Podlahy (F)
F01 | PODLAHA NA TERÉNU
-
22 | KERAMICKÁ DLAŽBA |  | 10 | mm
V MÍSTNOSTI 002P BUDE MÍSTO DLAŽBY OSAZENA ČISTIČI ZÓNA (OZN. ČZ02)
23 | LEPÍCÍ HMOTA |  | 0.8 | mm
24 | POTĚR |  | 50 | mm
25 | SEPARAČNÍ FOLIE |  | 0.2 | mm
26 | TEPELNÁ IZOLACE EPS 150 |  | 200 | mm
2 VRSTVY PO 100 mm
27 | HYDROIZOLACE / STŘENÍ RADON RIZIKO, VE DVOU VRSTVÁCH |  | 4 | mm
28 | ŽELEZOBETONOVÁ DESKA |  | 200 | mm
29 | BETON |  | 100 | mm
| ZEMINA |  | -
F02 | PODLAHA NA TERÉNU
-
30 | VINYLOVÉ DÍLCE |  | 2.5 | mm
31 | LEPÍCÍ HMOTA |  | -
24 | POTĚR |  | 61 | mm
25 | SEPARAČNÍ FOLIE |  | 0.2 | mm
26 | TEPELNÁ IZOLACE EPS 150 |  | 200 | mm
2 VRSTVY PO 100 mm
27 | HYDROIZOLACE / STŘENÍ RADON RIZIKO, VE DVOU VRSTVÁCH |  | 4 | mm
28 | ŽELEZOBETONOVÁ DESKA |  | 200 | mm
29 | BETON |  | 100 | mm
| ZEMINA |  | -
F03 | PODLAHA 1.NP
-
22 | KERAMICKÁ DLAŽBA |  | 10 | mm
23 | LEPÍCÍ HMOTA |  | 0.8 | mm
24 | POTĚR |  | 50 | mm
25 | SEPARAČNÍ FOLIE |  | 0.2 | mm
32 | KROČEJOVÁ IZOLACE EPS |  | 40 | mm
| KONSTRUKCE STROPU |  | V TLOUŠŤCE DLE PD
F04 | PODLAHA 1.NP
-
33 | LINOLEUM |  | 2 | mm
31 | LEPÍCÍ HMOTA |  | -
24 | POTĚR |  | 59 | mm
25 | SEPARAČNÍ FOLIE |  | 0.2 | mm
32 | KROČEJOVÁ IZOLACE EPS |  | 40 | mm
| KONSTRUKCE STROPU |  | V TLOUŠŤCE DLE PD
F05 | PODLAHA 1.NP
- TERASA - S KLASIFIKACÍ BROOF (t3)
34 | VELKOFORMÁTOVÁ DLAŽBA 600 x 600 mm |  | 40 | mm
|  | VZDUCHOVÁ MEDZERA (TERČÍKY) | 40-150 | mm
| HYDROIZOLACE PVC-P - BROOF (t3), POD TERČÍKY PŘIŘEZOVÉ FÓLIE |  | 2 | mm
35 | TEPELNÁ IZOLACE PIR |  | 160 | mm
36 | TEPELNÁ IZOLACE EPS - SPÁDOVÉ KLÍNY |  | 30-145 | mm
37 | ASFALTOVÝ HYDROIZOLAČNÍ PÁS S HLINIKOVOU VLOŽKOU |  | 4 | mm
38 | ASFALTOVÁ PENETRACE |  | -
| KONSTRUKCE STROPU |  | V TLOUŠŤCE DLE PD
F06 | PODLAHA 1.NP
- BALKON - S KLASIFIKACÍ BROOF (t3)
34 | VELKOFORMATOVÁ DLAŽBA 600 x 600mm |  | 40 | mm
|  | VZDUCHOVÁ MEDZERA (TERČÍKY) | 40-120 | mm
| HYDROIZOLACE PVC-P - BROOF (t3), POD TERČÍKY PŘIŘEZOVÉ FÓLIE |  | 2 | mm
40 | TEPELNÁ IZOLACE PIR - SPÁDOVÉ KLÍNY |  | 20-100 | mm
35 | TEPELNÁ IZOLACE PIR |  | 140 | mm
37 | ASFALTOVÝ HYDROIZOLAČNÍ PÁS S HLINIKOVOU VLOŽKOU |  | 4 | mm
38 | ASFALTOVÁ PENETRACE |  | -
| KONSTRUKCE STROPU |  | V TLOUŠŤCE DLE PD
F07 | PODLAHA SCHODY
-
22 | KERAMICKÁ DLAŽBA |  | 10 | mm
23 | LEPÍCÍ HMOTA |  | 0.8 | mm
39 | KONSTRUKCE SCHODŮ

## Stropy (C)
C01 | STROPNÍ KONSTRUKCE NAD 1PP NAD SPOLEČENSKÝM SÁLEM
- po obvode miestnosti SDK podhled pro VZT
| KONSTRUKCE PODLAH |  | V TLOUŠŤCE DLE PD
41 | NADBETONÁVKA - VYROVNÁVACÍ BETON |  | 100 | mm
42 | PREFABRIKOVANÁ ŽELEZOBETONOVÁ DUTINOVÁ STROPNÍ DESKA |  | 400 | mm
| VZDUCHOVÁ MEZERA |  | V TLOUŠŤCE DLE PD
43 | AKUSTICKÝ KAZETOVÝ PODHLED |  | 24 | mm
PODHLED SE SKRYTOU KONSTRUKCÍ - nosnými profily šířky 24 mm
44 | SÁDROKARTONOVÝ PODHLED (po obvodu místností 018P) |  | 15 | mm
NOSNÝ ROŠT SÁDROKARTONOVÉHO PODHLEDU 40mm/27mm
16 | NÁTĚR |  | −
2 | PENETRAČNÍ NÁTĚR |  | −
1 | MALBA |  | −
C02 | STROPNÍ KONSTRUKCE NAD 1PP
-
| KONSTRUKCE PODLAH |  | V TLOUŠŤCE DLE PD
45 | ŽELEZOBETONOVÁ MONOLITICKÁ DESKA |  | 250 | mm
7 | VNITŘNÍ OMÍTKA |  | 12 | mm
3 | ŠTUK |  | 3 | mm
2 | PENETRAČNÍ NÁTĚR |  | −
1 | MALBA |  | −
C03 | STROPNÍ KONSTRUKCE NAD 1PP
-
| KONSTRUKCE PODLAH |  | V TLOUŠŤCE DLE PD
45 | ŽELEZOBETONOVÁ MONOLITICKÁ DESKA |  | 250 | mm
| VZDUCHOVÁ MEZERA |  | V TLOUŠŤCE DLE PD
43 | AKUSTICKÝ KAZETOVÝ PODHLED |  | 24 | mm
PODHLED SE SKRYTOU KONSTRUKCÍ - nosnými profily šířky 24 mm
C04 | STROPNÍ KONSTRUKCE NAD 1PP
-
| KONSTRUKCE PODLAH |  | V TLOUŠŤCE DLE PD
45 | ŽELEZOBETONOVÁ MONOLITICKÁ DESKA |  | 200 | mm
| VZDUCHOVÁ MEZERA |  | V TLOUŠŤCE DLE PD
46 | AKUSTICKÝ KAZETOVÝ PODHLED |  | 15 | mm
PODHLED S VIDITELNOU KONSTRUKCÍ - nosnými profily šířky 24 mm
C05 | STROPNÍ KONSTRUKCE NAD 1PP
-
| KONSTRUKCE PODLAH |  | V TLOUŠŤCE DLE PD
45 | ŽELEZOBETONOVÁ MONOLITICKÁ DESKA |  | 250 | mm
| VZDUCHOVÁ MEZERA |  | V TLOUŠŤCE DLE PD
46 | AKUSTICKÝ KAZETOVÝ PODHLED |  | 15 | mm
PODHLED S VIDITELNOU KONSTRUKCÍ - nosnými profily šířky 24 mm
C06 | STROPNÍ KONSTRUKCE NAD 1NP
-
| SKLADBA R01 - SKLADBA STŘEŠNÍHO PLÁŠTĚ ZELENÉ STŘECHY |  | V TLOUŠŤCE DLE PD
47 | NADBETONÁVKA |  | 35 | mm
48 | PREFABRIKOVANÁ ŽELEZOBETONOVÁ DUTINOVÁ STROPNÍ DESKA |  | 265 | mm
| VZDUCHOVÁ MEZERA |  | V TLOUŠŤCE DLE PD
43 | AKUSTICKÝ KAZETOVÝ PODHLED |  | 24 | mm
PODHLED SE SKRYTOU KONSTRUKCÍ - nosnými profily šířky 24 mm
C07 | STROPNÍ KONSTRUKCE NAD 1NP
-
| SKLADBA R01 - SKLADBA STŘEŠNÍHO PLÁŠTĚ ZELENÉ STŘECHY |  | V TLOUŠŤCE DLE PD
47 | NADBETONÁVKA |  | 35 | mm
48 | PREFABRIKOVANÁ ŽELEZOBETONOVÁ DUTINOVÁ STROPNÍ DESKA |  | 265 | mm
| VZDUCHOVÁ MEZERA |  | V TLOUŠŤCE DLE PD
46 | AKUSTICKÝ KAZETOVÝ PODHLED |  | 15 | mm
PODHLED SE SKRYTOU KONSTRUKCÍ - nosnými profily šířky 24 mm
C08 | STROPNÍ KONSTRUKCE NAD 1NP
-
| SKLADBA R01 - SKLADBA STŘEŠNÍHO PLÁŠTĚ ZELENÉ STŘECHY |  | V TLOUŠŤCE DLE PD
45 | ŽELEZOBETONOVÁ MONOLITICKÁ DESKA |  | 250 | mm
| VZDUCHOVÁ MEZERA |  | V TLOUŠŤCE DLE PD
43 | AKUSTICKÝ KAZETOVÝ PODHLED |  | 24 | mm
PODHLED SE SKRYTOU KONSTRUKCÍ - nosnými profily šířky 24 mm
C09 | STROPNÍ KONSTRUKCE NAD 1NP
-
| SKLADBA R01 - SKLADBA STŘEŠNÍHO PLÁŠTĚ ZELENÉ STŘECHY |  | V TLOUŠŤCE DLE PD
45 | ŽELEZOBETONOVÁ MONOLITICKÁ DESKA |  | 200 | mm
| VZDUCHOVÁ MEZERA |  | V TLOUŠŤCE DLE PD
43 | AKUSTICKÝ KAZETOVÝ PODHLED |  | 24 | mm
PODHLED SE SKRYTOU KONSTRUKCÍ - nosnými profily šířky 24 mm
C10 | STROPNÍ KONSTRUKCE NAD 1PP NAD ZÁVĚTŘÍM
-
| KONSTRUKCE PODLAH |  | V TLOUŠŤCE DLE PD
45 | ŽELEZOBETONOVÁ MONOLITICKÁ DESKA |  | 250 | mm
| VZDUCHOVÁ MEZERA |  | V TLOUŠŤCE DLE PD
10 |  | TEPELNÁ IZOLACE - MINERÁLNÍ VLNA | 160 | mm
49 | KOVOVÝ KAZETOVÝ PODHLED |  | 0.5 | mm
PODHLED SE SKRYTOU KONSTRUKCÍ - nosnými profily šířky 24 mm

## Střechy (R)
R01 | STŘEŠNÍ PLÁŠŤ ZELENÉ STŘECHY HLAVNÍHO OBJEKTU NAD 1NP
- UMÍSTĚNÍ KAMENIVA PODLE VÝKRESOVÉ ČÁSTI ASŘ
50 | KAMENIVO |  | 110 | mm
51 | EXTENZIVNÍ OSEV
52 | EXTENZIVNÍ MINERÁLNÍ SUBSTRÁT S PODÍLEM SPONGILITU |  | 60 | mm
53 | SUBSTRÁTOVÉ DESKY Z HYDROFILNÍ VLNY |  | 50 | mm
| NOPOVÁ FÓLIE VÝŠKY 40 MM |  | 40
54 | OCHRANNÁ GEOTEXTILIE (300g/m2) |  | cca 3 | mm
21 | PVC FÓLIE TLOUŠŤKY 2,0 MM, URČENÁ PRO PŘITÍŽENÉ STŘECHY S UV STABILITNÍ VRSTVOU. |  | 2 | mm
ODOLNÁ PROTI PRORŮSTÁNÍ KOŘÍNKŮ
36 | TEPELNÁ IZOLACE EPS - SPÁDOVÉ KLÍNY |  | 20-220 | mm
55 | TEPELNÁ IZOLACE EPS |  | 280 | mm
2 VRSTVY PO 140 mm
56 | MODIFIKOVANÝ ASFALTOVÝ PÁS TLOUŠŤKY 4,0 MM ± 0,2 MM S HLINÍKOVOU VLOŽKOU A SKELNÁ ROHOŽ. |  | 4 | mm
38 | PENETRAČNÍ NÁTĚR POD ASFALTOVÉ PÁSY |  | -
STROPNÍ KONSTRUKCE NAD 1NP